## Hoja 1
QTVRPLNF | m² |  | Sistema de cubierta inclinada "Tejas Verea" formado por teja plana sobre rastreles y placa de fibrocemento
Sistema de cubierta inclinada "Tejas Verea" formado por teja cerámica Plana Eternal marca Verea con una pendiente media del 45%. FORMACIÓN DE PENDIENTES: forjado inclinado de hormigón; IMPERMEABILIZACIÓN: placas bajo teja de fibrocemento con paso de onda 177/190/200/230/235 mm, de 2500 mm de longitud, 980 mm de anchura y 6,5 mm de espesor, color gris; Euroclase A1 de reacción al fuego según UNE-EN 13501-1, colocadas con un solape de la placa superior según pendiente y fijadas mecánicamente al soporte; COBERTURA: tejas cerámicas Plana Eternal marca Verea, acabado color rojo, dimensiones 450x255 mm, resistencia a la helada mínima de 1.000 ciclos según norma UNE-EN 539-2, colocadas en seco y a tresbolillo sobre rastreles horizontales metálicos de ventilación de dimensiones 25x25 mm. Fijación de las tejas mediante tornillos, grapas o clips con tratamiento anticorrosión. Se utilizará espuma de poliuretano Verea V-100 como elemento posicionador de las tejas. Incluye sistema de cumbrera ventilado (con todos sus componentes), peine de alero de acero inoxidable modelo ITR, piezas especiales de cobertura y resolución de puntos singulares. El precio no incluye el forjado de hormigón.
Código |  | Unidad |  | Descripción |  | Rendimiento |  | Precio unitario | Importe
1 |  |  |  | Materiales
13501017 |  | Ud |  | Placa de fibrocemento con paso de onda 177/190/200/230/235 mm, compuesta por cemento portland, fibras naturales y sintéticas de refuerzo y aditivos funcionales. En su interior se colocan flejes de polipropileno de seguridad, según UNE-EN 494 |  | 0.458 |  | 38.25 | 17.5185
13503006 |  | Ud |  | Rastrel metálico de ventilación marca Verea, de acero galvanizado, de 25x25 mm de sección y 0,6 mm de espesor. |  | 1.217 |  | 5.17 | 6.29189
13301007 |  | Ud |  | Tornillo 4,8x38 mm anticorrosión |  | 7.806 |  | 0.08 | 0.62448
33210142 |  | Ud |  | Teja cerámica Plana Eternal marca Verea, acabado con coloración en masa Rojo, dimensiones 450x255 mm, según UNE-EN 1304. |  | 12 |  | 1.76 | 21.12
13201003 |  | Ud |  | Tornillo 4,5x50 mm anticorrosión |  | 1.319 |  | 0.08 | 0.10552
38920100 |  | Ud |  | Remate lateral cerámico para teja Plana Eternal marca Verea, acabado con coloración en masa Rojo, según UNE-EN 1304. |  | 0.089 |  | 9.45 | 0.84105
13201001 |  | Ud |  | Tornillo 4,5x70 mm anticorrosión |  | 0.178 |  | 0.09 | 0.01602
33610100 |  | Ud |  | Media teja cerámica para teja Plana Eternal marca Verea, acabado con coloración en masa Rojo, según UNE-EN 1304. |  | 0.088 |  | 6.03 | 0.53064
13202013 |  | Ud |  | Peine de alero modelo ITR Verea, de chapa perforada de acero inoxidable AISI 304, suministrado en barras de 1 m de longitud. |  | 0.233 |  | 19.8 | 4.6134
13301002 |  | Ud |  | Tornillo 3,5x35 mm anticorrosión |  | 1.627 |  | 0.04 | 0.06508
13203101 |  | Ud |  | Perfil de acero prelacado (goterón) marca Verea, de 2000x95x0,7 mm. |  | 0.116 |  | 16.5 | 1.914
39860100 |  | Ud |  | Cumbrera cerámica para teja Plana Eternal marca Verea, de dimensiones 400x225x85 mm, acabado con coloración en masa Rojo, según UNE-EN 1304. |  | 0.286 |  | 6.48 | 1.85328
13302002 |  | Ud |  | Lámina cumbrera impermeable transpirable BM3 marca Verea, suministrada en rollos de 0,375x50 m de longitud. |  | 0.004 |  | 49.5 | 0.198
13302003 |  | Ud |  | Banda de ventilación bajo cumbrera marca Verea, formada por una banda central de PP/PE de alta permeabilidad al aire unida mediante doble costura a las bandas laterales de aluminio lacado autoadhesiva, suministrada en cajas de 4 rollos de 0,4x5 m de longitud. |  | 0.035 |  | 30.8 | 1.078
13301003 |  | Ud |  | Soporte de cumbrera para listón de madera de acero galvanizado, suministrado en cajas de 40 unidades. |  | 0.116 |  | 1.54 | 0.17864
13503003 |  | Ud |  | Rastrel para soporte de cumbrera de pino tratado, de dimensiones 50x30 mm y 2,5 m de longitud |  | 0.046 |  | 3.3 | 0.1518
13301010 |  | Ud |  | Grapa de fijación para teja cumbrera de teja Plana Eternal |  | 0.286 |  | 0.66 | 0.18876
39360100 |  | Ud |  | Encuentro 3 aguas marca Verea, acabado con coloración en masa Rojo, según UNE-EN 1304. |  | 0.004 |  | 60.3 | 0.2412
39560100 |  | Ud |  | Inicio de limatesa cerámico marca Verea, acabado con coloración en masa Rojo, según UNE-EN 1304. |  | 0.01 |  | 35.1 | 0.351
39660100 |  | Ud |  | Tapón de cumbrera cerámico marca Verea, acabado Rojo con coloración en masa, según UNE-EN 1304. |  | 0.003 |  | 35.1 | 0.1053
[6 empty] | Subtotal materiales: |  |  | 57.98656
2 |  |  |  | Mano de obra
mo020 |  | h |  | Oficial 1ª construcción. |  | 1 |  | 23.08 | 23.08
mo113 |  | h |  | Peón ordinario construcción. |  | 1 |  | 21.68 | 21.68
[6 empty] | Subtotal mano de obra: |  |  | 44.76
SUMA TOTAL | [8 empty] | 102.74656
Referencia y título de la norma |  |  |  |  | Aplicabilidad(a) |  | Obligatoriedad(b) |  | Sistema(c)
EN 534:2006+A1:2010 |  |  |  |  | 112011 |  | 112011 |  | 1/3/4
Placas onduladas bituminosas. Especificaciones de producto y métodos de ensayo.
EN 1304:2005 |  |  |  |  | 122006 |  | 122007 |  | 3/4
Tejas de arcilla cocida para colocación discontinua. Definiciones y especificaciones de producto.
(a) Fecha de aplicabilidad de la norma armonizada
(b) Fecha en que finaliza el período de coexistencia
(c) Sistema de evaluación y verificación de la constancia de las prestaciones